## Sheet1
	Federscheibe		Durchmesser		0.014	m

			Umfang		0.044	m

			https://www.we-online.de/web/de/index.php/show/media/04_leiterplatte/2011_2/relaunch/produkte_5/heatsink/neu_2011/TecReport_01_2011_S.pdf
	Wärmeleitung
			Kupfer		360	W/mK
			Aluminium		204	W/mK
			Eisen		73	W/mK
			Kleber		0.4	W/mK
			FR4		0.3	W/mK
			Luft		0.03	W/mK

	Wärmekapazität		FR4
			Kupfer

			https://www.mt.com/dam/mt_ext_files/Editorial/Simple/0/leiterplatten_tausercom09ds0812.pdf

				Kapazität	0.89	J/gK
				Wichte	2	g/cm^3
				Kapazität	0.45	J/cm^3L
					445000	J/(m^3*K)

	Streifenbreite am Umfang zum Beispiel				0.003	m
	Leiterplattendicke				0.0006	m
	Kupferdicke				3.50E-05	m

	Widerstand Kupfer FET zu TH			Länge	0.009	m
				Streifenbreite	0.003	m
				Dicke	3.50E-05	m
				Widerstand	238.1	K/W

	Widerstand Leiterplatte FET zu TH			Länge	0.009	m
				Streifenbreite	0.003	m
				Dicke	6.00E-04	m
				Widerstand	16666.67	K/W		die Leiterplatte macht fast keinen Beitrag

	Widerstand durch Leiterplatte FET zu O ohne Vias

				Länge	0.000600	m
				Streifenbreite	0.003000	m
				Dicke	0.029000	m
				Widerstand	22.99	K/W		sehr pessimistisch weil noch keine VIA eingerechnet

	Wärmekapazität Leiterplatte beim FET			Länge	0.000600	m
				Streifenbreide	0.003000	m
				Dicke	0.029000	m
				Volumen	5.22E-08	m^3
				Kapazität	0.02	J/K

	Zeitkonstante FET Teil			Widerstand	22.99	K/W
				Kapazität	0.02	J/K
				tau	0.53	s

	Modell	Simulation		Realität

		Strom	A	Leistung	W
		Spannung	V	Temperatur	Kelvin
		Widerstand	Ohm	Widerstand	K/W
		Kapazität	As/V	Kapatzität	Ws/K

											Aus Schrittantworten Strecke H
Testplatten				L	B	H	V			Dichte	Gewicht	Wärmekapazität	Wärmekapazität		Tu	Tg	K
				m	m	m	m^3			g/cm^3	kg	J/kg/K	J/K		s	s	K/W
	20180629_01_alu_200_70_10			2.00E-1	7.00E-2	1.00E-2	1.40E-4	Alu28 AlMg4.5Mn 0,7	3.3547	2.66	0.37	900	335		1	8	2.4
	20180629_02_alu_200_70_2.5			2.00E-1	7.00E-2	2.50E-3	3.50E-5	Anticorodal-110 hart AlSi1MgMn	3.2315	2.7	0.09	900	85		2	12	2.8
	20180629_03_1.4301_200_70_2.5			2.00E-1	7.00E-2	2.50E-3	3.50E-5	X5CrNi18 10	1.4301	7.9	0.28	500	138		2	15	3.8
	20180629_04_CuSn6_200_70_1.5			2.00E-1	7.00E-2	1.50E-3	2.10E-5	CuSn6	2.1020	8.82	0.19	377	70		2	14	3.4